## Лист1
MB(MW)-ГОСТ 32314-2012 (EN 13162:2008) – T4 - DS(23.90)- СS(10)15,0-TR5-WS-WL(P)-MU1
ООО «Глобал трейд»
650001, г. Кемерово, ул. Кировская, д. 7
ПАСПОРТ № 576
Плиты из минеральной ваты
на синтетическом связующем теплоизоляционные «ISOPROF»
марка «ISOPROF» ВЕНТ 80
ТУ 23.99.19-001-14349864-2020с изм. 1
Партия № 1/576 Дата изготовления 27.09.2022 г. Объем партии: 48,384 м³
Наименование ISOPROF ВЕНТ 80 (НГ) 1200х600х50 ТУ 23.99.19-001-14349864-2020
Размеры, мм: длина 1200±10мм; ширина 600 ±5мм; толщина 50 +5/-3 мм .
Количество плит в упаковке 6 шт.
№ п/п | Наименование показателя |  |  |  | Значения для плит марки ВЕНТ 80 | Результаты испытаний
1 | Плотность, кг/м³ |  |  |  | от 70 до 90 вкл. | 80
2 | Теплопроводность при температуре 10 °С, Вт/(м∙К), λD, не более |  |  |  | 0.036 | 0.036
3 | Теплопроводность при условиях эксплуатации А, Вт/(м∙К), λА, не более |  |  |  | 0.039 | 0.039
4 | Теплопроводность при условиях эксплуатации Б, Вт/(м∙К), λБ, не более |  |  |  | 0.043 | 0.043
5 | Прочность на сжатие при 10%-ной относительной деформации, кПа, не менее |  |  |  | 15 | 18
6 | Прочность на сжатие при 10%-ной относительной деформации после сорбционного увлажнения, кПа, не менее |  |  |  | 10 | 10.75
7 | Содержание органических веществ, % по массе, не более |  |  |  | 3.5 | 3.4
8 | Прочность при растяжении перпендикулярно лицевым поверхностям, кПа, не менее |  |  |  | 5 | 5.3
9 | Влажность, % по массе, не более |  |  |  | 0.5 | 0
10 | Водопоглощение при кратковременном частичном погружении, кг/м2, не более |  |  |  | 0.75 | 0.1
11 | Водопоглощение при длительном частичном погружении, кг/м2, не более |  |  |  | 3 | 2.3
12 | Разность длин диагоналей, мм, не более |  |  |  | 3 | 2
13 | Разнотолщинность, мм, не более |  |  |  | 3 | 2
14 | Отклонение от прямоугольности, мм/м, не более |  |  |  | 5 | 3
15 | Отклонение от плоскостности, мм, не более |  |  |  | 6 | 4
16 | Стабильность размеров при температуре (23±2)°С и влажности (90±5)%, %, не более |  |  |  | 1 | Соотв.
17 | Удельная активность естественных радионуклидов, Бк/кг, не более |  |  |  | 370 | 141,3±22,0
Класс пожарной опасности строительных материалов КМ0: негорючие (НГ)
АПБ.RU.ОС002/3.Н.01545 от 30.07.2021 действует до 29.07.2026
Свидетельство о приемке
Плиты из минеральной ваты на синтетическом связующем «ISOPROF, гидрофобизированные, теплоизоляционные марки ISOPROF ВЕНТ 80 соответствуют требованиям ТУ 23.99.19-001-14349864-2020 с изм. 1, Единым санитарно-эпидемиологическим и гигиеническим требованиям к продукции (товарам), подлежащим санитарно-эпидемиологическому надзору (контролю) утв. Решением Комиссии таможенного союза №299 от 28.05.2010 г.
Рекомендуемая область применения плит -теплоизоляционный слой при однослойном выполнении изоляции в навесных фасадных системах с воздушным зазором; -наружный теплоизоляционный слой при двухслойном выполнение изоляции в навесных фасадных системах с воздушным зазором.
Изготовитель гарантирует соответствие плит требованиям настоящих технических условий при соблюдении потребителем правил транспортирования, хранения и применения. Гарантийный срок хранения плит – не более 6 месяцев с даты их изготовления.
До проведения монтажа плит при строительстве и реконструкции зданий и сооружений изделия должны находиться в упакованном виде в условиях, исключающих их увлажнение и механические повреждения.