## Лист1
MB(MW)-ГОСТ 32314-2012 (EN 13162:2008) – T4 - DS(23.90)- СS(10)2,0-WS-WL(P)-MU1
ООО «Глобал трейд»
650001, г. Кемерово, ул. Кировская, д. 7
|  |  |  | ПАСПОРТ № | 580
Плиты из минеральной ваты
на синтетическом связующем теплоизоляционные «ISOPROF»
марка «ISOPROF» БЛОК 45
ТУ 23.99.19-001-14349864-2020с изм. 1
Партия № 1/580 Дата изготовления 28.09.2022 г. Объем партии: 75,6 м³
Наименование ISOPROF БЛОК 45 (НГ) 1200х600х50 ТУ 23.99.19-001-14349864-2020
Размеры, мм: длина 1200±10мм; ширина 600 ±5мм; толщина 50 +5/-3 мм .
Количество плит в упаковке 6 шт.
№ п/п | Наименование показателя | [5 empty] | Значения для плит марки БЛОК 45 | Результаты испытаний
1 | Плотность, кг/м³ | [5 empty] | от 40 до 50 | 45
2 | Теплопроводность при температуре 10 °С, Вт/(м∙К), λD, не более | [5 empty] | 0.035 | 0.035
3 | Теплопроводность при условиях эксплуатации А, Вт/(м∙К), λА, не более | [5 empty] | 0.038 | 0.038
4 | Теплопроводность при условиях эксплуатации Б, Вт/(м∙К), λБ, не более | [5 empty] | 0.042 | 0.042
5 | Сжимаемость, %, не более | [5 empty] | 12 | 6.38
6 | Сжимаемость после сорбционного увлажнения, %, не более | [5 empty] | 14 | 8.41
7 | Прочность на сжатие при 10%-ной относительной деформации, кПа, не менее | [5 empty] | 2 | 4.3
8 | Прочность на сжатие при 10%-ной относительной деформации после сорбционного увлажнения, кПа, не менее | [5 empty] | 1.5 | 2.11
9 | Содержание органических веществ, % по массе, не более | [5 empty] | 3 | 2.7
10 | Прочность при растяжении параллельно лицевым поверхностям, кПа, не менее | [5 empty] | 5 | 6
11 | Влажность, % по массе, не более | [5 empty] | 0.5 | 0.1
12 | Водопоглощение при кратковременном частичном погружении, кг/м2, не более | [5 empty] | 0.75 | 0.5
13 | Водопоглощение при длительном частичном погружении, кг/м2, не более | [5 empty] | 3 | 2.7
14 | Разность длин диагоналей, мм, не более | [5 empty] | 10 | 4
15 | Разнотолщинность, мм, не более | [5 empty] | 7 | 5
16 | Отклонение от прямоугольности, мм/м, не более | [5 empty] | 5 | 4
17 | Отклонение от плоскостности, мм, не более | [5 empty] | 6 | 5
18 | Стабильность размеров при температуре (23±2)°С и влажности (90±5)%, %, не более | [5 empty] | 1 | Соотв.
19 | Удельная активность естественных радионуклидов, Бк/кг, не более | [5 empty] | 370 | 141,3±22,0
Класс пожарной опасности строительных материалов КМ0: негорючие (НГ)
RU С-RU.ПБ74.В.00297/21 от 02.06.2021 действует до 01.06.2026
Свидетельство о приемке
Плиты из минеральной ваты на синтетическом связующем «ISOPROF, гидрофобизированные, теплоизоляционные марки ISOPROF БЛОК 45 соответствуют требованиям ТУ 23.99.19-001-14349864-2020 с изм. 1, Единым санитарно-эпидемиологическим и гигиеническим требованиям к продукции (товарам), подлежащим санитарно-эпидемиологическому надзору (контролю) утв. Решением Комиссии таможенного союза №299 от 28.05.2010 г.
Рекомендуемая область применения плит -теплоизоляционный слой в конструкциях трехслойных стен полностью или частично выполненных из мелкоштучных стеновых изделий; -теплоизоляционный слой наружных стен зданий и сооружений с облицовкой сайдингом. - нижнего (внутреннего) теплоизоляционный слой в навесных фасадных системах с воздушным зазором.
Изготовитель гарантирует соответствие плит требованиям настоящих технических условий при соблюдении потребителем правил транспортирования, хранения и применения. Гарантийный срок хранения плит – не более 6 месяцев с даты их изготовления.
До проведения монтажа плит при строительстве и реконструкции зданий и сооружений изделия должны находиться в упакованном виде в условиях, исключающих их увлажнение и механические повреждения.